## 1
|  | W-PTC支架设计构想书 |  |  | 页 号 | 共 2 页 第 1 页
[5 empty] | 项目名称 | K10
[5 empty] | 版 本 | 1
厦门金龙联合汽车工业有限公司 |  |  |  |  | 文件编号
项目 | 开发目标/特性 |  | 技术要求、基本结构及分件信息 | 主要试验项目
K10 | 1、支架起固定W-PTC作用，要求一定刚强度； 2、支架本体焊接性能满足要求。 |  | 技术要求： 1、未注尺寸从三维数模中测量； 2、未注尺寸公差，按如下规定： 1）面轮廓度： 2）线轮廓度： 3）孔位置度： 4）线束尺寸或孔径未注公差：+/-0.2mm; 5）冲压单件未注公差按QC/T268《汽车冷冲压加工零件未注公差尺寸的极限偏差》执行； 6）焊接总成零件未注公差按QC/T29087《《汽车焊接加工零件未注公差尺寸的极限偏差》执行； 3、零件表面无裂纹、起皱、飞边等缺陷，去除尖角、油污，毛刺高度执行标准GB/T33217中的m级； 4、产品最大变薄率不大于材料厚度的20%； 5、产品材料力学性能试验执行GB/T228.1《金属材料拉伸试验常温试验方法》； 6、产品材料材质检测GB/T223《钢铁及合金化学分析方法》； 7、汽车禁用物质要求GB/T 30512-2014《汽车禁用物质要求》； 8、零件材质：HC340/590DP t=0.8mm 9、零件重量：0.136kg 10、具体零件尺寸如第2页所示； | Q/XMJL 001-2015 材料性能试验(力学性能、化学性能）
GB/T 27511-2011 金属材料焊缝破坏性试验断裂实验（ISO 9017：2001 IDT）”、XMQT 023 轻客焊接螺母和焊接螺栓的标准焊接试验方法”
法规要求
QC/T-17(2009)《汽车零部件耐候性试验一般规则》
GB/T 30512-2014《汽车禁用物质要求》
GB/T 19515-2004《道路车辆可再利用性和回收利用性计算方法》
零件需同时满足韩国市场相关法规要求。
减轻重量和降低成本管控要点
主要设计改良及讨论项目
品管及生产管控要点
1、无起皱开裂；
2、尺寸符合设计要求。
编 制 | 审 核 | 审 定

## 2
|  | W-PTC支架设计构想书 |  |  | 页 号 | 共 2 页 第 2 页
[5 empty] | 项目名称 | K10
[5 empty] | 版 本 | 1
厦门金龙联合汽车工业有限公司 |  |  |  |  | 文件编号
项目 | 开发目标/特性 |  | 技术要求、基本结构及分件信息 | 主要试验项目
K10 | 1、支架起固定水壶作用，要求一定刚强度； 2、支架本体焊接性能满足要求。 |  |  | Q/XMJL 001-2015 材料性能试验(力学性能、化学性能）
GB/T 27511-2011 金属材料焊缝破坏性试验断裂实验（ISO 9017：2001 IDT）”、XMQT 023 轻客焊接螺母和焊接螺栓的标准焊接试验方法”
法规要求
QC/T-17(2009)《汽车零部件耐候性试验一般规则》
GB/T 30512-2014《汽车禁用物质要求》
GB/T 19515-2004《道路车辆可再利用性和回收利用性计算方法》
零件需同时满足韩国市场相关法规要求。
减轻重量和降低成本管控要点
主要设计改良及讨论项目
品管及生产管控要点
1、无起皱开裂；
2、尺寸符合设计要求。
编 制 | 审 核 | 审 定